## 文件信息
文件编号
文件向前追溯 | 无
文件向后追溯 | 无

## 生产过程流程图
过 程 流 程 图
产品名称： | [5 empty] | 产品图号：
项目名称：
更改说明： | [6 empty] | 供应商批准（日期）： | 2026-03-24
样件 试生产 生产√
步骤 | 制造 | 移动 | 储存 | 检验 | 操作描述 |  | 关键产品特性 | 特殊特性符号 | 关键过程特性 | 备 注
序号
1 |  | ○ |  |  | 收料 |  | 数量外观 | D | 防静电包材表面阻抗104-1011Ω
防雨、防水、防潮：真空包装
防摔，限高；缠绕缠绕膜，进料时以外箱标示的堆高层数为限。
防静电桌栈板表面阻抗：106-109Ω
2 |  |  |  | ◇ | 进料检验 |  | 外观，性能 | C | 温度：23±5℃;湿度：30-60%
符合零件承认书
先进先出
防雨、防水、防潮：真空包装
3 |  |  | △ |  | 原材料储存 |  | 性能、外观 | D | 温度：23±5℃;湿度：30-60%
静电电压≤100V 静电桌垫表面阻抗：106-109Ω 防静电包材表面阻抗：104-1011Ω
接地电阻≤1Ω 设备对地电压≤1V
防雨、防水、防潮：真空包装
标示清楚：料号、规格、数量正确。
4 |  | ○ |  |  | 物料出库、上线 |  | 数量，正确性 | D | 温度：23±5℃;湿度：30-60%
防静电小推车表面阻抗106-109Ω 防静电包材表面阻抗104-1011Ω
防雨、防水、防潮：真空包装
5 | □ |  |  |  | 贴条码 |  |  | D | 温度：23+/-5℃;湿度：30-60%
首件检查：重点检验贴条码位置是否符合SOP
[7 empty] | 1.耐高温条码纸 |  | 静电电压≤100V
[7 empty] | 2.贴付位置及内容 |  | 接地电阻≤1Ω
条码纸耐温≥245℃
6 | □ |  |  |  | 印刷-BOT |  | 锡膏：千住M705 锡膏厚度0.1~0.15mm 不允许短路、少锡、偏移、漏印 | C | 锡膏回温时间：≥2H
锡膏搅拌时间：2分钟
每生产一百片，机器报警提示添加锡膏，须确认钢网上锡膏高度是否达到刮刀的二分之一，如低于此量，须添加
无尘布清洁钢网手动30PCS，自动清洗5PCS.
设备接地电压：≤1V
刮刀压力：2-8KG
印刷速度：50-110MM/S；脱模速度：1+/-0.5MM/S；脱模距离：1.5+/-0.5MM
钢网张力：>30N
无堵孔, 表面无脏物
7 |  |  |  |  | 印刷后检查(SPI)-BOT |  | 不允许短路、少锡、偏移、漏印 | C | 温度：23±5℃;湿度：30-60%
程式名称与BOM一致
8 | □ |  |  |  | 贴片-BOT |  | 不能错件、少件、多件、 翻件、极反、侧立、偏移 | C | 温度：23±5℃;湿度：30-60%
程式名称与BOM一致
极性正确无误
物料的更换使用MES系统
散料处理参照散料处理流程
9 |  |  |  | ◇ | 首件检查-BOT |  | 不能错件、少件、多件、 翻件、极反、侧立、偏移 | C | 温度：23±5℃;湿度：30-60%
首件检查之料件部分依据BOM
极性正确无误
10 | □ |  |  |  | 回流焊接-BOT |  | 不能有针孔、吹孔、立碑、 锡珠、起泡、空焊、虚焊、锡桥、锡裂、锡尖 | C | 温度：23+/-5℃;湿度：30-60%
首件检查：重点检验元件焊接质量
使用对应机种测温板测试炉温
实测炉温需符合所有元器件的规格承认书温度相关内容
回流进行中设备故障时，回流焊内的PCB报废处理
升温斜率(25℃～190℃)(1.0℃~3℃/秒)
恒温温度（150℃～180℃）（50S~95S)
回流时间220℃以上（40S~65S)
最高温度（235℃～250℃)
降温斜率-5.0℃~-1℃/秒
11 |  |  |  | ◇ | AOI-BOT |  | 不能有针孔、空焊、 焊盘湿润度不足(虚焊）、锡桥、锡裂、锡尖、立碑、偏移、少锡、锡珠、错件、少件、多件、翻件、极反，侧立、损件、撞件 | C | 温度：23±5℃;湿度：30-60%
OK,NG样板确认
12 |  |  |  | ◇ | 目检-BOT |  | 主要AOI盲点的元器件模式 | C | 温度：23±5℃;湿度：30-60%
静电桌垫表面阻抗：106-109Ω
佩戴静电手环或手套
13 |  |  |  | ◇ | 维修 |  | 不能有维修不良、短路、锡尖、助焊剂残留、锡渣残留 | C | 温度：23+/-5℃;湿度：30-60%
热风枪温度:350℃±10℃ 加热平台 :260℃±10℃ 烙铁温度 :370℃±10℃
烙铁对地电阻＜20Ω，
设备对地电压≤1V
14 | □ |  |  |  | 贴条码 |  |  | D | 温度：23+/-5℃;湿度：30-60%
首件检查：重点检验贴条码位置是否符合SOP
[7 empty] | 1.耐高温条码纸 |  | 静电电压≤100V
[7 empty] | 2.贴付位置及内容 |  | 接地电阻≤1Ω
条码纸耐温≥245℃
15 | □ |  |  |  | 印刷-TOP |  | 锡膏：千住M705 锡膏厚度0.1~0.15mm 不允许短路、少锡、偏移、漏印 | C | 锡膏回温时间：≥2H
锡膏搅拌时间：2分钟
每生产一百片，机器报警提示添加锡膏，须确认钢网上锡膏高度是否达到刮刀的二分之一，如低于此量，须添加
无尘布清洁钢网手动30PCS，自动清洗5PCS.
设备接地电压：≤1V
刮刀压力：2-8KG
印刷速度：50-110MM/S；脱模速度：1+/-0.5MM/S；脱模距离：1.5+/-0.5MM
钢网张力：>30N
无堵孔, 表面无脏物
16 |  |  |  |  | 印刷后检查(SPI)-TOP |  | 不允许短路、少锡、偏移、漏印 | C | 温度：23±5℃;湿度：30-60%
程式名称与BOM一致
17 | □ |  |  |  | 贴片-TOP |  | 不能错件、少件、多件、 翻件、极反、侧立、偏移 | C | 温度：23±5℃;湿度：30-60%
程式名称与BOM一致
极性正确无误
物料的更换使用MES系统
散料处理参照散料处理流程
18 |  |  |  | ◇ | 首件检查-TOP |  | 不能错件、少件、多件、 翻件、极反、侧立、偏移 | C | 温度：23±5℃;湿度：30-60%
首件检查之料件部分依据BOM
极性正确无误
19 | □ |  |  |  | 回流焊接-TOP |  | 不能有针孔、吹孔、立碑、 锡珠、起泡、空焊、虚焊、锡桥、锡裂、锡尖 | C | 温度：23+/-5℃;湿度：30-60%
首件检查：重点检验元件焊接质量
使用对应机种测温板测试炉温
实测炉温需符合所有元器件的规格承认书温度相关内容
回流进行中设备故障时，回流焊内的PCB报废处理
升温斜率(25℃～190℃)(1.0℃~3℃/秒)
恒温温度（150℃～180℃）（50S~95S)
回流时间220℃以上（40S~65S)
最高温度（235℃～250℃)
降温斜率-5.0℃~-1℃/秒
20 |  |  |  | ◇ | AOI-TOP |  | 不能有针孔、空焊、 焊盘湿润度不足(虚焊）、锡桥、锡裂、锡尖、立碑、偏移、少锡、锡珠、错件、少件、多件、翻件、极反，侧立、损件、撞件 | C | 温度：23±5℃;湿度：30-60%
OK,NG样板确认
21 |  |  |  | ◇ | 目检-TOP |  | 主要AOI盲点的元器件 | C | 温度：23±5℃;湿度：30-60%
静电桌垫表面阻抗：106-109Ω
佩戴静电手环或手套
22 |  |  |  | ◇ | 维修 |  | 不能有维修不良、短路、锡尖、助焊剂残留、锡渣残留 | C | 温度：23+/-5℃;湿度：30-60%
热风枪温度:350℃±10℃ 加热平台 :260℃±10℃ 烙铁温度 :370℃±10℃
烙铁对地电阻＜20Ω，
设备对地电压≤1V
23 | □ |  |  |  | 裁板 |  | 板边不能有毛刺 | D | 温度：23±5℃;湿度：30-60%
静电桌垫表面阻抗：106-109Ω
佩带静电手环或手套
24 | □ |  |  |  | 插件 |  | 不能有错件与反向、缺件、缺件、浮高 | C | 温度：23+/-5℃;湿度：30-60%
静电电压≤100V
接地电阻≤1Ω
25 | □ |  |  |  | 波峰焊过炉 |  | 元件不能有烫伤 | C | 峰值温度：255+/-5℃
焊接时间：2-3S
喷雾气压：3+/-0.5kg
轨道速度：1.0+/-0.3m/m
26 | □ |  |  |  | 拆治具 |  | 不可损伤元器件 | C | 温度：23±5℃;湿度：30-60%
静电桌垫表面阻抗：106-109Ω
佩带静电手环或手套
27 |  |  |  | ◇ | 锡面检修 |  | 不能有贯穿度不良、锡珠、 锡渣残留 | C | 温度：23+/-5℃;湿度：30-60%
焊接温度：380+/-10℃；
烙铁对地电阻＜20Ω，
设备对地电压≤1V
28 |  |  |  | ◇ | 全检 |  | 不能有损件、撞件 | C | 温度：23+/-5℃;湿度：30-60%
静电电压≤100V
接地电阻≤1Ω
31 |  |  |  | ◇ | FCT 测试 |  | 1.按客户功能需求制作专用功能测试治具. 2.检查确认烧录1上工站是否有打点标示. | C | 温度：23±5℃;湿度：30-60%
测试软件程式版本正确
接地电阻≤1Ω
佩戴静电手环或手套
29 | □ |  |  |  | 点胶封壳 |  | 1：半自动打胶，打胶位置参照SOP:2：胶型号按客户指定 3.不可有漏安装防水阀及漏贴标签. | D | 1：胶量参照SOP规范
2：打胶位置参照SOP
3：打胶量需均匀，外壳表面应干净无残胶
30 |  |  |  | ◇ | 出货检查 |  | 不能有针孔、立碑、 锡珠、起泡、空焊、虚焊、锡桥、锡裂、锡尖，多件、翻件、极反，侧立、缺件，偏移，短路 | C | 温度：23±5℃;湿度：30-60%
根据检验规范作业
接地电阻≤1Ω
31 | □ |  |  |  | 包装 |  | 标识（品名、料号、规格、数量）、包装方式正确 | D | 根据包装规范作业
首件检查：重点检验包装数量及方式
32 |  |  | △ |  | 成品储存 |  | 不能有氧化 | D | 温度：23±5℃;湿度：30-60%
要符合组件的生产商存储与包装的指示
静电电压≤100V 防静电包材表面阻抗：104-1011Ω
33 |  | ○ |  |  | 出货 |  | 标识（品名、料号、规格、数量）、包装方式正确 | D | 防静电包材阻抗：104-1011Ω
防静电栈板表面阻抗：106-109Ω
防摔：必要时用缠绕膜缠绕，
限高：以不超过防静电箱堆高4层为限
34 |  |  |  | ◇ | 产品审核 |  | 产品外观、标识（品名、料号、规格、数量）、包装方式正确 | D | 防静电包材阻抗：104-1011Ω
防静电栈板表面阻抗：106-109Ω
限高：以不超过防静电箱堆高4层为限
注： | A--法规特性 |  | B--安全特性 |  |  |  | C--功能组装特性 | D--外观特性
版本 | 日期 |  | 更改内容
0.1 | 2026.03.24 |  | 首次发行
核准：